## Koranol Imprägnierlasur Pro
Position | Bezeichnung | Menge | Einheit | EP | GP
Wetterschutz lasierend, Dünnschichtlasur, auf Lösemittelbasis
Koranol Imprägnierlasur Pro
Premium-Holzschutzlasur auf Alkydharzbasis, lösemittelhaltig. Holzschützende Imprägnierung, Grundierung und dekorativer Wetterschutz in einem Produkt. Zugelassenes Biozidprodukt gemäß Verordnung (EU) 528/2012. Vorbeugend wirksam gegen Bläue und Schimmel. 100 g enthalten 0,95 g IPBC.
Aufbringmenge: 166-180 ml/m²
Grund- und Endbeschichtung:
Farbton:
| Angebotenes Erzeugnis: | 1 | Stk | 0 | 0
|  |  | Gesamt |  | 0